## Dosagem
DOSAGEM _ CONCRETO LEVE
Preencher os Campos com cor Azul | [7 empty] | Massa/volume materiais
M.E. cimento = | 3 | kg/dm³ | [5 empty] | material | kg | (l)
M.E. areia = | 2.65 | kg/dm³ | [5 empty] | cimento | 7 | 2.333333
M.E. graúdo= | 1 | kg/dm³ | [5 empty] | areia corrigida | 7.49 | 2.826415
M.E. EPS= | 0.46 | kg/dm³ | [5 empty] | argila corrigida | 21.21 | 21.21
M.E. água = | 1 | kg/dm³ | [5 empty] | EPS | 0.7 | 1.521739
M.E. aditivo= | 1.09 | kg/dm³ | [5 empty] | água corrigida | 3.15 | 3.15
[8 empty] | aditivo | 0.07 | 0.06422018
umidade areia = | 7% | [6 empty] | TOTAL | 39.62 | 31.10571
umidade graúdo= | 1%
[8 empty] | M.E. concreto : | 1.26135 | (kg/dm³)
TRAÇO | [7 empty] | Consu. Cimento | 219.5105 | (kg/m³)
Teor de argamassa | traço
%Ag | c | a | p | EPS | a/c | adit. | m
40 | 1 | 1 | 3 | 0.1 | 0.55 | 0.01 | 4
M.E = | Massa Especifica
Ag = | Argamassa
EPS = | Isopor
DESENVOLVIMENTO CALCULOS
Consumo de cimento
C= [1000-(1000*%ar incorporado)]/[(1/M.E. cim) + (a/ M.E areia) + (p/M.E. brita) + (x)]
Teor de argamassa
%Ag (teor de argamassa) = %Ag = (1+a) / (1+m)
m = a+p
a = areia
p = pedra
x= relação água cimento
Porosidade - Massa especifica - Massa unitaria
p (porosidade) = | 1 - (M.U./ M.E.)
M.U. = | M.U. = (M.cim + M.are + M.brit + M.ág) / V.forma (Vsolidos+Vporos)
M.E. = | M.E.. = (M.sólidos) / (V.sólidos)
M.E. = (M. cim+ M.are+ M. brit. + M.ág) / (M.cim./M.E. cim.)+ (M.are./M.E.are.)+ (M.brit./M.E. brit.)+ (M.ág./M.E.ág..)

## Empacotamento
EMPACOTAMENTO DE PARTÍCULAS
Material | d. máx (mm) | E
EPS p | 0.5 | 0.1622214
Areia | 0.6 | 0.1777047
EPS g | 1 | 0.2294157
Argila exp. | 19 | 1
Empacotamento (E) | E= (d/d.máx)^0,5
*d.máx = 19mm